## Feuille 1
EIL010 |  | m² | Isolation horizontale des dallages en contact avec le terrain, avec du polystyrène extrudé.
Isolation thermique horizontale des dallages en contact avec le terrain constituée de panneau rigide en polystyrène extrudé Polyfoam C4 LJ 1250 "KNAUF INSULATION", à surface lisse et usinage latéral à demi-bois, de 600x1250 mm et 140 mm d'épaisseur, résistance à la compression >= 300 kPa, résistance thermique 3,65 m²K/W, conductivité thermique 0,036 W/(mK), mis en place à la base de la chape, recouvert d'un film en polyéthylène de 0,2 mm d'épaisseur, préparé pour recevoir un chape de mortier ou de béton (non compris dans ce prix).
Code interne | Désignation |  |  | Quantité | Unité | Prix unitaire | Prix total
mt16pki010Kl | Panneau rigide en polystyrène extrudé Polyfoam C4 LJ 1250 "KNAUF INSULATION", selon NF EN 13164, à surface lisse et usinage latéral à demi-bois, de 600x1250 mm et 140 mm d'épaisseur, résistance thermique 3,65 m²K/W, conductivité thermique 0,036 W/(mK), 300 kPa de résistance à la compression, coefficient de résistance à la diffusion de la vapeur d'eau 150, chaleur spécifique 1400 J/kgK, Euroclasse E de réaction au feu; d'application dans murs enterrés, dallages en contact avec le terrain, couvertures inversées avec trafic piéton et en toitures inclinées sous tuiles placées sur des lambourdes. |  |  | 1.1 | m² | 17971.43 | 19768.57
mt17poa010d | Film de polyéthylène de 0,2 mm d'épaisseur et 184 g/m² de masse superficielle. |  |  | 1.1 | m² | 327.56 | 360.32
mt16aaa030 | Ruban auto-adhésif pour le scellage des joints. |  |  | 0.4 | m | 265.59 | 106.24
mo053 | Compagnon professionnel III/CP2 poseur d'isolants rigides ou flexibles. |  |  | 0.19 | h | 911.75 | 173.23
mo099 | Ouvrier professionnel II/OP poseur d'isolants rigides ou flexibles. |  |  | 0.19 | h | 530.66 | 100.83
| Moyens auxiliaires |  |  | 2 | % | 20509.19 | 410.18
| Coûts indirects |  |  | 3 | % | 20919.37 | 627.58
[6 empty] | Montant total HT: | 21546.95