## Feuille 1
FSM050 | m² |  | Revêtement pour un usage alimentaire, système "BASF".
Revêtement pour un usage alimentaire constitué de dallage en béton massif de 10 cm d'épaisseur, réalisé avec béton non armé confectionné sur le chantier BCN: CPJ-CEM II/A 32,5 - P - B 16 - 15/25 - E: 1 - NA - P 18-305, coulage avec moyens manuels, extension et vibrage manuel; traité en surface avec couche de roulement 6 mm d'épaisseur, avec revêtement de résine de polyuréthane et ciment, Ucrete DP 10 "BASF", de texture fine, et couche de scellage, avec pâte Ucrete DP Topcoat "BASF", de couleur crème.
Code interne |  | Désignation |  | Quantité | Unité | Prix unitaire | Prix total
mt08aaa010a |  | Eau. |  | 0.019 | m³ | 975.07 | 18.53
mt01arg000a |  | Sable criblé. |  | 0.045 | m³ | 14584.35 | 656.3
mt01arg001ar |  | Gros granulats homogénéisés de taille maximale 15/25 mm. |  | 0.085 | m³ | 15574.79 | 1323.86
mt08cem000a |  | Ciment gris en sacs. |  | 36.488 | kg | 70.86 | 2585.54
mt09bnc320aa |  | Mortier polymérique à trois composants (résine, durcisseur et granulats actifs), à base de résine de polyuréthane et ciment, sans solvants, Ucrete DP Basecoat B4 "BASF", finition antidérapante, SR - B2,0 - AR0,5 - IR4 selon NF EN 13813; pour application comme couche de base de 4 mm d'épaisseur, selon NF EN 13813, pour revêtements hautement sollicités du système Ucrete. |  | 2.35 | kg | 2866.7 | 6736.75
mt09bnc320ea |  | Mortier polymérique à trois composants (résine, durcisseur et granulats actifs), à base de résine de polyuréthane et ciment, sans solvants, Ucrete DP Basecoat B6 "BASF", finition antidérapante, SR - B2,0 - AR0,5 - IR4 selon NF EN 13813; pour application comme couche de base de 6 mm d'épaisseur, selon NF EN 13813, pour revêtements hautement sollicités du système Ucrete. |  | 11 | kg | 2483.18 | 27314.98
mt15bas130c |  | Granulat de quartz naturel, MasterTop F5 "BASF", de granulométrie comprise entre 0,4 et 1,0 mm, à utiliser comme charge minérale en combinaison avec des résines époxy ou polyuréthane. |  | 4.5 | kg | 452.51 | 2036.3
mt09bnc350e |  | Revêtement polymérique à quatre composants (résine, durcisseur, granulats actifs et pigments), Ucrete DP Topcoat "BASF", à base de résine de polyuréthane et ciment, de couleur crème, selon NF EN 13813, pour le scellage de revêtements pour usage alimentaire du système Ucrete DP. |  | 0.8 | kg | 7833.06 | 6266.45
mq04dua020b |  | Dumper à décharge frontale de 2 t de charge utile. |  | 0.022 | h | 4001.07 | 88.02
mq06vib020 |  | Règle vibrante de 3 m. |  | 0.019 | h | 2015.64 | 38.3
mo020 |  | Compagnon professionnel III/CP2 construction. |  | 0.455 | h | 1119.55 | 509.4
mo113 |  | Ouvrier d'exécution I/OE1 construction. |  | 0.766 | h | 679.23 | 520.29
mo112 |  | Ouvrier d'exécution I/OE2 construction. |  | 0.156 | h | 693.31 | 108.16
|  | Coûts directs complémentaires |  | 2 | % | 48202.88 | 964.06
Coût d'entretien décennal: 27.533,49F CFA les 10 premières années. | [5 empty] | Montant total HT: | 49166.94